## VerLog
Params. & Rev. Log
(名前定義)
WBtitle | SRIMfit 入門： 半導体照射試験用
Version Update Log
SRIMfit.xlsm
| date | ver.# | Update Log
| 22.09/14 | 3.12 | ver1.00 初版
| 20.11/04 | 3.12 | 未完 srEnewの解説まで

## ex01
SRIMfit 入門： 半導体照射試験用
| [ex01] | srE2Rng() 使用例
| [ex01] | コリメータ選び
照射ボードの手前に ビームコリメータ を置き
照射チップの周辺にビームが当たらない様に工夫したい。
Q. | コリメータの厚さは何μm 必要か？
A. | ビーム核種、コリメータ材質、及び
| ビームエネルギー を指定して、 | [5 empty] | 青字 | の部分に「値」を入力してください。
| srE2Rng( ) 関数を使って Range (最薄厚さ)を求める | [5 empty] | 紫字 | は、数式の結果です。
[7 empty] | 緑字 | が、マクロ関数の計算結果です。
| WS name |  |  | head | ビーム | 材質
| srim84Kr_Al |  | <-- | srim | 84Kr | Al
WS =head & Bm & "_" & Trg |  |  |  | head | Bm | Trg
|  | E beam |  | Range
|  | MeV/u |  | μm
|  | 70 | --> | 1452
|  | 95 | --> | 2400.4
|  | E |  | R = srE2Rng( WS, E )

## ex02
SRIMfit 入門： 半導体照射試験用 | [6 empty] | 青字 | の部分に「値」を入力してください。
| [ex02] | srRng2E() 使用例 |  |  |  |  | 紫字 | は、数式の結果です。
[7 empty] | 緑字 | が、マクロ関数の計算結果です。
| [ex02] | 加速器選び
照射チップ表面に、不感層がある。
感応層深さまでビームを到達させるには・・・
Q. | 加速器に必要な最低ビームエネルギーは？
A. | ビーム核種、照射チップ材質、及び
不感層の厚さ を指定して、
srRng2E( ) 関数を使って ビームエネルギー を求める
| WS name |  |  | head | ビーム | 材質
| srim84Kr_Si |  | <-- | srim | 84Kr | Si
WS =head & Bm & "_" & Trg |  |  |  | head | Bm | Trg
|  | 不感層厚さ |  | Ebeam
|  | μm |  | MeV/u
|  | 200 | --> | 17.17921
|  | 800 | --> | 44.61621
|  | Thk |  | E = srRng2E( WS, Thk )

## eg03
| SRIMfit 解説：半導体照射試験用 | [8 empty] | 青字 | に「値」を入力
|  | [ex04] | 基本関数 の 使用例(1) | [6 empty] | 紫字 | 数式の結果
|  | [ex04] | MySRIMwb 内容表示 | [6 empty] | 緑字 | マクロ関数の結果
ご自分の MySRIMwb.xlsx の確認用です
| WS.name = | srim84Kr_Air |  | WS <- MySRIMwb.xlsx ブック中の WorkSheet名を入力
=IF(srInfoTgIsGas(WS),"Gas","")
| Corded | Ayoshida.RIKEN 2016.06 |  | srInfoWScorded(WS) |  |  |  | Gas? | Gas | == Target Composition ==
| SRIM ver | SRIM-2013.00 |  | srInfoVer(WS) |  |  |  |  | Atom | Atom | Atomic | Mass |  | Multiply Stopping by ; for Stopping Units
| Ion Z | 36 | Kr | srInfoIonZ(WS), srElmNm(WS) |  |  |  | ix | Name | Numb | [%] | [%] | Uid | Cnv. Factor
| Ion A | 84 |  | srInfoIonA(WS) |  |  |  | 0 | C | 6 | 0.02 | 0.02 | 1 | 0.012048 | eV/A
| Target | Air |  | srInfoTrgName(WS) |  |  |  | 1 | O | 8 | 21.08 | 23.18 | 2 | 0.12048 | keV/um
|  | Air (Dry ICRU-104(gas)) |  | srInfoTrgNameL(WS) |  |  |  | 2 | N | 7 | 78.43 | 75.51 | 3 | 0.12048 | MeV/mm
| Tgt.Dens | 0.0012048 | g/cm3 | srInfoTrgDens(WS) |  |  |  | 3 | Ar | 18 | 0.47 | 1.29 | 4 | 1 | keV/(ug/cm2)
|  | 4.987e+19 | atoms/cm3 | srInfoTrgDensA(WS) |  |  |  | 4 |  | 0 | 0 | 0 | 5 | 1 | MeV/(mg/cm2)
| Bragg.Crct. | 0% |  | srInfoBrgC(WS) |  |  |  | 5 |  | 0 | 0 | 0 | 6 | 1000 | keV/(mg/cm2)
[8 empty] | 6 |  | 0 | 0 | 0 | 7 | 24.158 | eV/1E15 atoms/cm2)
| Table Range | Min | Max |  |  |  |  | 7 |  | 0 | 0 | 0 | 8 | 0.049042 | L.S.S.
| E [MeV/u] | 1.071427e-05 | 1000 | srMinE(WS), srMaxE(WS) | [5 empty] | sum | 100 | 100 | 0 | == 5 : MeV/(mg/cm2)
| Rng[μm] | 5.56 | 198460000 | srMinRng(WS), srMaxE(WS) |  |  |  |  | srInfoTgCmAtmNm(WS,ix) |  |  |  |  | srLETCnvF(WS,Uid)
| Long.Strg[μm] | 1.72 | 7390000 | srMinStLng(WS), srMaxStLng(WS) | [5 empty] | srInfoTgCmAtmNo(WS,ix) |  |  |  |  | srLETUNm(Uid)
| Late.Strg[μm] | 1.24 | 421200 | srMinStLtr(WS), srMaxStLtr(WS) | [6 empty] | srInfoTgCmAtmPct(WS,ix)
srInfoTgCmMasPct(WS,ix)
| dE/dX unitID | 0 | = 0,1 .. 8 | Uid
|  | LETtotal | LETelec | LETnucl
| dE/dx max | 48.5328 | 48.4 | 7.123 | in unitID | srMaxLET{t,e,n)(WS,Uid)
| at E = | 1.190476 | 1.190476 | 0.0008333333 | MeV/u | srMaxLET{t,e,n}2E(WS)
| 70% | 33.97296 | 33.88 | 4.9861 | in unitID | =LET% * MaxLET{t,e,n}
| Elow side | 0.2935954 | 0.2979291 | 8.328279e-05 | MeV/u | srLET{t,e,n}2El(WS,LET%,Uid)
| Ehigh side | 11.25288 | 11.30276 | 0.005745566 | MeV/u | srLET{t,e,n}2Eh(WS,LET%,Uid)
| 10 | = Emin [MeV/u] (Lin-Lin プロット) 確認用
| 1 | = Estep
| E | dEdXelec | dEdXnucl | dEdXtotal | Range | Long.Strag | Late.Strag
| [MeV/u] | [MeV/(mg/cm2)] |  |  | [μm] | [μm] | [μm]
| 12.56 | 32.070832 | 0.017440912 | 32.08827 | 225811.328 | 7559.856 | 1478.528
| E | srE2LETe(WS,E,0) |  | srE2LETt(WS,E,0) |  | srE2StLng(WS,E)
|  |  | srE2LETn(WS,E,0) |  | srE2Rng(WS,E) |  | srE2StLtr(WS,E)
| 10 | 35.842 | 0.021334 | 35.863334 | 173122 | 5584 | 1338
| 11 | 34.3276 | 0.0195952 | 34.3471952 | 192972.4 | 6378.4 | 1394.4
| 12 | 32.8564 | 0.0181324 | 32.8745324 | 213665.6 | 7141.2 | 1445.6
| 13 | 31.4536 | 0.0168976 | 31.4704976 | 235354.4 | 7888.8 | 1504.4
| 14 | 30.1268 | 0.01583 | 30.14263 | 258084.4 | 8628.8 | 1570.8
| 15 | 28.88 | 0.014894 | 28.894894 | 281764 | 9368 | 1632
| 16 | 27.7148 | 0.0140652 | 27.7288652 | 306417.6 | 10111.6 | 1699.6
| 17 | 26.6284 | 0.013326 | 26.641726 | 332057.2 | 10862 | 1772.4
| 18 | 25.6168 | 0.0126648 | 25.6294648 | 358684 | 11619.2 | 1840.8
| 19 | 24.6844 | 0.0120684 | 24.6964684 | 386362 | 12383.6 | 1916.4
| 20 | 23.84 | 0.011528 | 23.851528 | 415184 | 13156 | 2000
| 21 | 23.064 | 0.0110416 | 23.0750416 | 444959.2 | 13935.2 | 2084
| 22 | 22.38 | 0.01060672 | 22.39060672 | 475967.2 | 15124.4 | 2170.4
| 23 | 21.75 | 0.01019848 | 21.76019848 | 507689.8 | 16619.6 | 2258.6
| 24 | 21.14976 | 0.009805024 | 21.15957 | 539841.68 | 18152.56 | 2348.56
| 25 | 20.676 | 0.0094744 | 20.6854744 | 573818 | 19846 | 2446
| 26 | 20.20224 | 0.009143776 | 20.21138 | 607794.32 | 21539.44 | 2543.44
| 27 | 19.7616 | 0.008826544 | 19.77043 | 642210.56 | 23199.04 | 2642.32
| 28 | 19.4424 | 0.008558416 | 19.45096 | 678239.84 | 24734.56 | 2746.48
| 29 | 19.1232 | 0.008290288 | 19.13149 | 714269.12 | 26270.08 | 2850.64
| 30 | 18.7904 | 0.00803312 | 18.79843312 | 750785.6 | 27788 | 2956.4
| 31 | 18.41408 | 0.007811024 | 18.42189 | 788861.12 | 29249.6 | 3067.28
| 32 | 18.03776 | 0.007588928 | 18.04535 | 826936.64 | 30711.2 | 3178.16
| 33 | 17.67024 | 0.007375984 | 17.67762 | 865632.56 | 32165.76 | 3289.92
| 34 | 17.32752 | 0.007188832 | 17.33471 | 906076.88 | 33600.48 | 3404.16
| 35 | 16.9848 | 0.00700168 | 16.99180168 | 946521.2 | 35035.2 | 3518.4
| 36 | 16.6536 | 0.0068224 | 16.6604224 | 987370.64 | 36468.96 | 3635.52
| 37 | 16.3512 | 0.0066628 | 16.3578628 | 1029232.88 | 37900.32 | 3759.84
| 38 | 16.0488 | 0.0065032 | 16.0553032 | 1071095.12 | 39331.68 | 3884.16
| 39 | 15.75784 | 0.006350152 | 15.76419 | 1114560 | 40763.04 | 4009.52
| 40 | 15.4924 | 0.00621172 | 15.49861172 | 1161600 | 42194.4 | 4137.2
| 41 | 15.22696 | 0.006073288 | 15.23303 | 1208640 | 43625.76 | 4264.88
| 42 | 14.9716 | 0.005940792 | 14.97754 | 1255680 | 45059.36 | 4394.8
| 43 | 14.7364 | 0.005820168 | 14.74222 | 1302720 | 46497.44 | 4529.2
| 44 | 14.5012 | 0.005699544 | 14.5069 | 1349760 | 47935.52 | 4663.6
| 45 | 14.2732 | 0.00558396 | 14.27878396 | 1398000 | 49376 | 4800.4
| 46 | 14.05816 | 0.005477448 | 14.06364 | 1448400 | 50820.8 | 4941.52
| 47 | 13.84312 | 0.005370936 | 13.84849 | 1498800 | 52265.6 | 5082.64
| 48 | 13.64024 | 0.005270888 | 13.64551 | 1549840 | 54200.64 | 5226.96
| 49 | 13.45712 | 0.005181344 | 13.4623 | 1601920 | 56932.32 | 5376.48
| 50 | 13.274 | 0.0050918 | 13.2790918 | 1654000 | 59664 | 5526
| 51 | 13.09088 | 0.005002256 | 13.09588 | 1706080 | 62395.68 | 5675.52
| 52 | 12.90776 | 0.004912712 | 12.91267 | 1758160 | 65127.36 | 5825.04
| 53 | 12.72464 | 0.004823168 | 12.72946 | 1810240 | 67859.04 | 5974.56
| 54 | 12.5552 | 0.004740896 | 12.55994 | 1864480 | 70510.8 | 6129.12
| 55 | 12.404 | 0.00466832 | 12.40866832 | 1921600 | 73056 | 6290.4
| 56 | 12.2528 | 0.004595744 | 12.2574 | 1978720 | 75601.2 | 6451.68
| 57 | 12.1016 | 0.004523168 | 12.10612 | 2035840 | 78146.4 | 6612.96
| 58 | 11.9504 | 0.004450592 | 11.95485 | 2092960 | 80691.6 | 6774.24
| 59 | 11.7992 | 0.004378016 | 11.80358 | 2150080 | 83236.8 | 6935.52
| 1.071427e-05 | = Table Emin (Log-Log プロット) 全体表示用
| 1000 | = Table Emax
| E | dEdX Elec | dEdX Nucl | dEdX Tot | Range | Long.Strag | Late.Strag
| [MeV/u] | [MeV/(mg/cm2)] |  |  | [μm] | [μm] | [μm]
1.071427e-05 | 1.071427e-05 | 0.1341 | 2.314 | 2.4481 | 5.56 | 1.72 | 1.24
2.142855e-05 | 2.142855e-05 | 0.189699892 | 3.11499856 | 3.304698452 | 7.7599958 | 2.3099988 | 1.689999
3.214282e-05 | 3.214282e-05 | 0.2322198692 | 3.643398464 | 3.875618 | 9.55599436 | 2.76599856 | 2.04199892
4.28571e-05 | 4.28571e-05 | 0.2682198512 | 4.039798448 | 4.308018 | 11.13799328 | 3.1499984 | 2.35599856
5.357137e-05 | 5.357137e-05 | 0.299899828 | 4.35599833 | 4.655898158 | 12.589992 | 3.4899981 | 2.6399984
6.428564e-05 | 6.428564e-05 | 0.328499814 | 4.614798368 | 4.943298182 | 13.94199112 | 3.79599796 | 2.90199832
7.499992e-05 | 7.499992e-05 | 0.3547598026 | 4.835398404 | 5.190158 | 15.2399902 | 4.09599776 | 3.14399804
8.571419e-05 | 8.571419e-05 | 0.3791797928 | 5.024798488 | 5.403978 | 16.47798928 | 4.36799768 | 3.379998
9.642846e-05 | 9.642846e-05 | 0.4023197822 | 5.192498515 | 5.594818 | 17.67898839 | 4.62799748 | 3.60399784
0.0001071427 | 0.0001071427 | 0.424099758 | 5.34099835 | 5.765098108 | 18.8399871 | 4.8799972 | 3.8199976
0.0002142855 | 0.0002142855 | 0.599799662 | 6.23899866 | 6.838798322 | 29.3099782 | 7.0499956 | 5.6899962
0.0003214282 | 0.0003214282 | 0.734499586 | 6.661198932 | 7.395698518 | 38.72196952 | 8.90199412 | 7.30399484
0.000428571 | 0.000428571 | 0.8481195312 | 6.891399264 | 7.739519 | 47.65196112 | 10.5999928 | 8.7799936
0.0005357137 | 0.0005357137 | 0.948399457 | 7.02099938 | 7.969398837 | 56.2999522 | 12.2099911 | 10.1699924
0.0006428564 | 0.0006428564 | 1.038339 | 7.088199652 | 8.126539 | 64.76394384 | 13.7499898 | 11.51199112
0.0007499992 | 0.0007499992 | 1.12199937 | 7.117399874 | 8.239399244 | 73.12793518 | 15.25198852 | 12.80599006
0.0008571419 | 0.0008571419 | 1.199199352 | 7.120400104 | 8.319599456 | 81.41192672 | 16.70198712 | 14.06598896
0.0009642846 | 0.0009642846 | 1.271699307 | 7.10700027 | 8.378699577 | 89.65091801 | 18.14698587 | 15.30498785
0.001071427 | 0.001071427 | 1.34099923 | 7.0800003 | 8.42099953 | 97.8499089 | 19.5599843 | 16.5199865
0.002142855 | 0.002142855 | 1.63700314 | 6.5550013 | 8.19200444 | 180.089813 | 32.799971 | 27.999975
0.003214282 | 0.003214282 | 1.42299928 | 5.997401764 | 7.420401044 | 271.3817 | 46.8499526 | 39.71396004
0.00428571 | 0.00428571 | 1.753198432 | 5.518201952 | 7.271400384 | 367.5356 | 60.72994 | 51.8799456
0.005357137 | 0.005357137 | 2.08399823 | 5.11400216 | 7.19800039 | 465.329455 | 74.0899259 | 64.119932
0.006428564 | 0.006428564 | 2.355798308 | 4.77400216 | 7.129800468 | 564.4453 | 86.87191612 | 76.299919
0.007499992 | 0.007499992 | 2.580598376 | 4.481802128 | 7.062400504 | 664.7612 | 99.08590676 | 88.36790648
0.008571419 | 0.008571419 | 2.77299844 | 4.229602016 | 7.002600456 | 766.2951 | 110.8939 | 100.3179
0.009642846 | 0.009642846 | 2.946898389 | 4.006101971 | 6.95300036 | 868.754 | 122.6449 | 112.1719
0.01071427 | 0.01071427 | 3.10799821 | 3.80900219 | 6.9170004 | 972.0288525 | 133.9398745 | 123.8898698
0.02142855 | 0.02142855 | 4.5639969 | 2.62500178 | 7.18899868 | 2009.9976 | 226.1198276 | 231.3497812
0.03214282 | 0.03214282 | 5.872795848 | 2.0520015 | 7.924797348 | 2967.99688 | 294.6138 | 318.4017
0.0428571 | 0.0428571 | 7.058594896 | 1.703201232 | 8.761796128 | 3851.99632 | 343.8378 | 388.1037
0.05357137 | 0.05357137 | 8.19399372 | 1.46500122 | 9.65899494 | 4649.9956 | 383.0897845 | 444.6897005
0.06428564 | 0.06428564 | 9.33099238 | 1.293401044 | 10.62439 | 5371.99532 | 414.5018 | 490.8157
0.07499992 | 0.07499992 | 10.49599076 | 1.160400924 | 11.65639 | 6035.99496 | 439.1898271 | 529.2237
0.08571419 | 0.08571419 | 11.69398904 | 1.056181 | 12.75017 | 6635.99496 | 459.5018 | 561.1558
0.09642846 | 0.09642846 | 12.93198722 | 0.9688507245 | 13.90084 | 7196.99487 | 479.1238 | 588.5708
0.1071427 | 0.1071427 | 14.2099858 | 0.896400805 | 15.10639 | 7709.9943 | 495.0898226 | 611.8897409
0.2142855 | 0.2142855 | 26.729975 | 0.53120048 | 27.26117548 | 11289.9938 | 567.1499146 | 730.8798458
0.3214282 | 0.3214282 | 35.39597696 | 0.3870803588 | 35.78306 | 13641.99292 | 606.3959 | 777.5959
0.428571 | 0.428571 | 40.52798288 | 0.307600272 | 40.83558 | 15579.992 | 631.039908 | 805.0519
0.5357137 | 0.5357137 | 43.6499846 | 0.256700256 | 43.90668 | 17339.9904 | 656.7198312 | 824.529899
0.6428564 | 0.6428564 | 45.58398884 | 0.2214402124 | 45.80543 | 18997.98908 | 683.3578 | 839.6719
0.7499992 | 0.7499992 | 46.82599216 | 0.1951601806 | 47.02115 | 20607.98768 | 707.0458 | 852.3479
0.8571419 | 0.8571419 | 47.59199552 | 0.1749601496 | 47.76696 | 22175.98616 | 732.6917 | 863.3039
0.9642846 | 0.9642846 | 48.06699757 | 0.158500135 | 48.2255 | 23731.98452 | 770.7786 | 873.2029
1.071427 | 1.071427 | 48.3099973 | 0.14500015 | 48.45499745 | 25279.9828 | 806.4096041 | 882.2298997
2.142855 | 2.142855 | 47.1399996 | 0.0808500806 | 47.22085 | 40859.9648 | 1099.9994 | 951.3998658
3.214282 | 3.214282 | 45.61400444 | 0.0572100576 | 45.67121 | 56963.94564 | 1613.99844 | 1007.084
4.28571 | 4.28571 | 44.29200592 | 0.0446200424 | 44.33663 | 73561.92512 | 2039.9984 | 1057.99968
5.357137 | 5.357137 | 42.880008 | 0.0367300396 | 42.91674 | 90679.9042 | 2589.9962 | 1109.9997
6.428564 | 6.428564 | 41.34401044 | 0.03137403204 | 41.37538 | 108425.9 | 3195.99616 | 1163.99964
7.499992 | 7.499992 | 39.72801288 | 0.02742202702 | 39.75543 | 126851.9 | 3743.99594 | 1207.99958
8.571419 | 8.571419 | 38.05801488 | 0.02441802208 | 38.08243 | 146105.8 | 4359.9916 | 1261.99952
9.642846 | 9.642846 | 36.38801638 | 0.02199101971 | 36.41001 | 166137.8 | 5295.99136 | 1316.99937
10.71427 | 10.71427 | 34.7500182 | 0.0200200219 | 34.77004 | 187089.7672 | 6159.9904 | 1379.9993
21.42855 | 21.42855 | 22.740018 | 0.0108400112 | 22.75086 | 457839.2844 | 14269.9814 | 2119.998
32.14282 | 32.14282 | 17.98401344 | 0.007557207932 | 17.99157 | 832374.6 | 30919.9478 | 3193.99604
42.8571 | 42.8571 | 14.7700112 | 0.005837405744 | 14.77585 | 1295997.76 | 46291.93152 | 4509.9936
53.57137 | 53.57137 | 12.6200109 | 0.00477200533 | 12.62478 | 1839996.9 | 69419.8374 | 6059.9911
64.28564 | 64.28564 | 11.10400924 | 0.004053604296 | 11.10806 | 2475995.56 | 96273.82444 | 7835.98776
74.99992 | 74.99992 | 9.960407924 | 0.003527403584 | 9.963935 | 3185994.26 | 122119.8005 | 9803.98404
85.71419 | 85.71419 | 9.074406584 | 0.00313000292 | 9.077537 | 3977992.48 | 152579.5784 | 11969.9796
96.42846 | 96.42846 | 8.349705967 | 0.002809302583 | 8.352515 | 4832990.73 | 199570.6 | 14285.97516
107.1427 | 107.1427 | 7.75300663 | 0.00255100287 | 7.755558 | 5759989.7 | 243049.5169 | 16769.9724
214.2855 | 214.2855 | 4.88500352 | 0.00135800144 | 4.886362 | 18389966.6 | 647959.1082 | 49159.9168
321.4282 | 321.4282 | 3.873202412 | 0.000938401014 | 3.874141 | 35803936.64 | 1429997.6 | 91197.85048
428.571 | 428.571 | 3.36100168 | 0.0007206407264 | 3.361722 | 56645900.96 | 2111997.12 | 138901.8
535.7137 | 535.7137 | 3.0570015 | 0.00058650067 | 3.057588 | 79999867.4 | 3039993.6 | 189899.7135
642.8564 | 642.8564 | 2.86300114 | 0.0004966205352 | 2.863498 | 105327827.7 | 4043993.64 | 242747.6
749.9992 | 749.9992 | 2.729200882 | 0.000430900448 | 2.729632 | 132097787.5 | 4931993.42 | 296345.6
857.1419 | 857.1419 | 2.634600656 | 0.0003814603616 | 2.634982 | 160031745.5 | 5887987.28 | 350041.5
964.2846 | 964.2846 | 2.56300054 | 0.0003414753 | 2.563342 | 188724708.0 | 7217494.825 | 403507
1071.427 | #N/A | #VALUE! | #VALUE! | #VALUE! | #VALUE! | #VALUE! | #VALUE!
2142.855 | #N/A | #VALUE! | #VALUE! | #VALUE! | #VALUE! | #VALUE! | #VALUE!
3214.282 | #N/A | #VALUE! | #VALUE! | #VALUE! | #VALUE! | #VALUE! | #VALUE!
4285.71 | #N/A | #VALUE! | #VALUE! | #VALUE! | #VALUE! | #VALUE! | #VALUE!
5357.137 | #N/A | #VALUE! | #VALUE! | #VALUE! | #VALUE! | #VALUE! | #VALUE!
6428.564 | #N/A | #VALUE! | #VALUE! | #VALUE! | #VALUE! | #VALUE! | #VALUE!
7499.992 | #N/A | #VALUE! | #VALUE! | #VALUE! | #VALUE! | #VALUE! | #VALUE!
8571.419 | #N/A | #VALUE! | #VALUE! | #VALUE! | #VALUE! | #VALUE! | #VALUE!
9642.846 | #N/A | #VALUE! | #VALUE! | #VALUE! | #VALUE! | #VALUE! | #VALUE!

## ex04
SRIMfit 入門： 半導体照射試験用 | [8 empty] | 青字 | に「値」を入力
| [ex04] | 基本関数 の 使用例(2) | [6 empty] | 紫字 | 数式の結果
[9 empty] | 緑字 | マクロ関数の結果
| [ex04] | ビーム選び
試験に用いる重イオンビームで、
Q. | 試験可能な LETの範囲は？
A. | ワークシート名 ( ビーム核種+照射材質) を指定して、
基本関数を使って LET値を表示する。
| WS name |  |  | ビームA | ビームZ
| srim84Kr_Si |  | --> | 84 | 36
| WS |  |  | = srInfoIonA( WS )
[5 empty] | = srInfoIonZ( WS ) |  |  | LET値の単位について
|  |  |  | 標的名 | 標的密度 |  |  | Uid | 単位名 |  | 変換係数
| LET値表示の単位指定 |  |  | Si | 2.3212 |  |  | 0 | MeV/(mg/cm2) |  | 1 | <- 核物理、半導体照射用
| Uid番号 | 単位名 |  | = srInfoTrgName( WS ), |  |  |  | 1 | eV/A |  | 23.211 | <- 材料照射用
| 0 | MeV/(mg/cm2) |  |  | = srInfoTrgDens( WS ) |  |  | 2 | keV/um |  | 232.11 | <- 生物照射用
| Uid | = srLETUNm( Uid ) | [5 empty] | 3 | MeV/mm |  | 232.11
[8 empty] | 4 | keV/(ug/cm2) |  | 1
|  | 最大LET値 と その時のビームエネルギー | [5 empty] | 5 | MeV/(mg/cm2) |  | 1
| --> | maxLET(total) |  | E @ maxLET |  |  |  | 6 | keV/(mg/cm2) |  | 1000
|  | MeV/(mg/cm2) |  | MeV/u |  |  |  | 7 | eV/1E15 atoms/cm2) |  | 46.637
|  | 40.99834 | @ | 2.142857 |  |  |  | 8 | L.S.S. |  | 0.059653
|  | =srMaxLETt( WS, Uid ) | [6 empty] | = srLETUNm( Uid ) |  | = srLETCnvF( WS,Uid )
=srMaxLETt2E( WS )
|  | ビームエネルギー --> LET値 | [6 empty] | LET electric は、
|  | Ebeam |  | LET値 (total) |  | LET | LET |  |  | 「電離作用」に寄与する成分です。
|  | MeV/u |  | MeV/(mg/cm2) |  | electric | nuclear |  | LET nuclear は、
|  | 70 | --> | 9.47387356 |  | 9.4702 | 0.00367356 |  |  | 「標的核の反跳」に寄与する成分で、
|  | 2.1 | --> | 40.9277368 |  | 40.848 | 0.0797368 |  |  | ビーム停止寸前で大きくなります。
|  | E |  | = srE2LETt( WS,E,Uid)
= srE2LETe( WS,E,Uid)
= srE2LETn( WS,E,Uid)

## ex05
SRIMfit 入門： 半導体照射試験用 | [6 empty] | 青字 | に「値」を入力
| [ex05] | srEnew() 使用例 |  |  |  |  | 紫字 | 数式の結果
[7 empty] | 緑字 | マクロ関数の結果
| [ex05] | 物質通過”後”のエネルギー
空気中照射で、試料表面のLET値を調整したい
Q. | Edeg板の厚さはいくらにすべきか？
A. | srEnew() を使い、下流方向に順次Eを計算。
目標のLET値になるように
Edeg板厚を "手動で" 変化させる。
[7 empty] | Kapton |  | Air |  | Al |  | Air
| ビーム | 材質 |  | WSname |  |  | 真空膜 |  | 空気層1 |  | Edeg板 |  | 空気層２
| 84Kr | Kapton | 膜 | srim84Kr_Kapton |  |  | [µm] |  | [mm] |  | [µm] |  | [mm]
| Bm | Air | 空気 | srim84Kr_Air |  |  | 50 |  | 145 |  | 123 |  | 200
|  | Al | Edeg | srim84Kr_Al | E真空中 |  | Tkap |  | Lair1 |  | Tal |  | Lair2 | Si
|  | Si | 試料 | srim84Kr_Si | [MeV/u] |  | 通過後 |  | 通過後 |  | 通過後 |  | 通過後 | =試料表面
|  | Trg |  | WS | 70 | ⇒ | 69.06994 | ⇒ | 66.84862 | ⇒ | 62.93365 | ⇒ | 59.70414 | 10.57366 | = LET値
|  |  |  | ="srim" & Bm & "_" Trg | Ebm |  | E1 |  | E2 |  | E3 |  | E4 | LET
| 気圧 | 気温 |  |  |  |  | E1= srEnew( WS膜, Ebm, Tkap )
| [hPa] | [℃] |  |  |  |  | E2= srEnewGas( WS空気, E1, Lair1, Pair*100, Tair )
| 1020.5 | 21 |  |  |  |  | E3= srEnew( WSEdeg, E2, Tal )
| Pair | Tair |  |  |  |  | E4= srEnewGas( WS空気, E3, Lair2, Pair*100, Tair )
LET= srE2LETt( WS試料, E4, Uid=0 )

## ex06
SRIMfit 入門： 半導体照射試験用 | [6 empty] | 青字 | に「値」を入力
| [ex06] | srEold() 使用例 |  |  |  |  | 紫字 | 数式の結果
[7 empty] | 緑字 | マクロ関数の結果
| [ex06] | 物質通過”前”のエネルギー
空気中照射で、試料表面のLET値を指定したい。
試料表面にはモールド層がある。
Q. | 必要な加速器ビームエネルギーは？
A. | srEold() を使い、目標のLET値から
| ”上流に遡って”、真空中のエネルギーを計算する。 | [15 empty] | Si
maxLET
40.99834
[7 empty] | Kapton |  | Air |  | Epoxy |  | SiO2 |  | Cu |  | maxLET
| ビーム | 材質 |  | WSname |  |  | 真空膜 |  | 空気層1 |  | Mold1 |  | Mold2 |  | Mold3 |  | 試料表面
| 84Kr | Kapton | 膜 | srim84Kr_Kapton |  |  | [µm] |  | [mm] |  | [µm] |  | [µm] |  | [µm] |  | LET指定
| Bm | Air | 空気 | srim84Kr_Air |  |  | 50 |  | 145 |  | 100 |  | 50 |  | 10 |  | 10
|  | Epoxy | Mold1 | srim84Kr_Epoxy | E真空中 |  | Tkap |  | Lair1 |  | Tm1 |  | Tm2 |  | Tm3 |  | LET
|  | SiO2 | Mold2 | srim84Kr_SiO2 | [MeV/u] | ＝ | 通過前 |  | 通過前 |  | 通過前 |  | 通過前 |  | 通過前 |  | E試料表面
|  | Cu | Mold3 | srim84Kr_Cu | 72.69586 | ⇐ | 72.69586 | ⇐ | 71.82051 | ⇐ | 69.61929 | ⇐ | 67.0313 | ⇐ | 65.61406 | ⇐ | 64.73053
|  | Si | 試料 | srim84Kr_Si | Ebm |  | E6 |  | E5 |  | E4 |  | E3 |  | E2 |  | E1
|  | Trg |  | WS |  |  | maxLET= srMaxLETt(WS試料,0)
|  |  |  | ="srim" & Bm & "_" Trg |  |  | E1= srLETt2E( WS試料, LET, 0, 1)
| 気圧 | 気温 |  |  |  |  | E2= srEold( WSMold3, E1, Tm3 )
| [hPa] | [℃] |  |  |  |  | E3= srEold( WSMold2, E2, Tm2 )
| 1020.5 | 21 |  |  |  |  | E4= srEold( WSMold1, E3, Tm1 )
| Pair | Tair |  |  |  |  | E5= srEoldGas( WS空気, E4, Lair1, Pair*100, Tair )
E6= srEold( WS膜, E5, Tkap )
Ebm = E6

## ex07
SRIMfit 入門： 半導体照射試験用 | [6 empty] | 青字 | に「値」を入力
| [ex07] | srEnew() srEold() のまとめ |  |  |  |  | 紫字 | 数式の結果
[7 empty] | 緑字 | マクロ関数の結果
| [ex07] | Edeg厚さ "自動" 計算
最上流の、真空中のビームエネルギーが決まっている。
最下流の、試料表面LET値 も指定した場合、
Q. | Edeg厚さ を計算するには？
A. | Edegの入口、出口に於ける "Range" を比較する。即ち、
| 上流からEdeg入口まで順次 Enew() 計算した E を Range変換した値:R1 と、 | [13 empty] | Si
| 下流からEdeg出口まで順次 Eold() 計算した E を Range変換した値:R2 の | [13 empty] | maxLET
| 差： R1-R2 が Edeg厚 である。 | [13 empty] | 40.99834
[7 empty] | Kapton |  | Air |  | Al |  | Air |  | maxLET
| ビーム | 材質 |  | WSname |  |  | 真空膜 |  | 空気層1 |  | Edeg板 |  | 空気層２ |  | 試料表面
| 84Kr | Kapton | 膜 | srim84Kr_Kapton |  |  | [µm] |  | [mm] |  | [µm] |  | [mm] |  | LET指定
| Bm | Air | 空気 | srim84Kr_Air |  |  | 50 |  | 145 |  | -33.06377 |  | 200 |  | 10
|  | Al | Edeg | srim84Kr_Al | E真空中 |  | Tkap |  | Lair1 |  | Tal |  | Lair2 |  | LET
|  | Si | 試料 | srim84Kr_Si | [MeV/u] |  | 通過後 |  | 通過後 |  | = R02-R12 |  | 通過前 |  | E試料表面
|  | Trg |  | WS | 70 | ⇒ | 69.06994 | ⇒ | 66.84862 |  |  |  | 67.83266 | ⇐ | 64.73053
|  |  |  | ="srim" & Bm & "_" Trg | Ebm |  | E01 |  | E02 |  |  |  | E12 |  | E11
| 気圧 | 気温 | [6 empty] | Edeg入口でのRange |  |  |  | Edeg出口でのRange
| [hPa] | [℃] | [6 empty] | 1346.114 |  |  |  | 1379.177
| 1020.5 | 21 | [6 empty] | R02 |  |  |  | R12
| Pair | Tair |  |  | 検算 | [9 empty] | 表面LET(検算)
[5 empty] | 70 | ⇒ | 69.06994 | ⇒ | 66.84862 | ⇒ | 67.83266 | ⇒ | 64.73053 | = | 10
[5 empty] | = Ebm |  | E01 |  | E02 |  | E03 |  | E04 |  | LET
| E01= srEnew( WS膜, Ebm, Tkap ) | [5 empty] | R02= srE2Rng( WSEdeg, E02 ) | [5 empty] | maxLET= srMaxLETt(WS試料,0)
| E02= srEnewGas( WS空気, E01, Lair1, Pair*100, Tair ) | [5 empty] | R12= srE2Rng( WSEdeg, E12 ) | [5 empty] | E11= srLETt2E( WS試料, LET, 0, 1)
| E03= srEnew( WSEdeg, E02, Tal ) | [5 empty] | Tal = R02 - R12 | [5 empty] | E12= srEold( WS空気, E11, Lair2 )
E04= srEnewGas( WS空気, E03, Lair2, Pair*100, Tair )
LET= srE2LETt( WS試料, E04, Uid=0 )

## note
① | 上図例のシート名は srim84Kr_Si = ( ビーム 84Kr , 標的物質 Si ) 用のものです。
| 値の説明 | 関連する SRIMfit関数名
② | ビーム と 標的物質 に 関連する情報 | srInfoIonZ(), srInfoTrgDens(), etc.
③ | ビーム の エネルギー: E に対する・・・ | srMinE(), srMaxE(), etc.
④ | LET値 （ｄE/dX） electric, nuclear | srE2LETt(), srLETt2E(), srMaxLETt(), etc.
⑤ | Range値 （飛程) | srE2Rng(), srRng2E()
⑥a,b | Straggling 値 ビーム方向、垂直方向 | srE2StLng(), srE2StLtr(), srStLng2E(), etc.
⑦ | LET値表示 の 単位換算表 | srLETUNm(), srLETCnvF(), etc.